## Ficha Técnica
PLANILLA DE DATOS GARANTIZADOS
CASCO DE PROTECCIÓN |  |  |  | CÓDIGO | 5000336
|  |  |  | FECHA REVISIÓN | 2019-10-01
ÁREA ESPECIALISTA: Gerencia de Seguridad y Salud Ocupacional
DESCRIPCIÓN SAP: CASCO DE PROTECCIÓN
ÍTEM | DATOS | UNIDAD | PEDIDO | OFRECIDO | COMENTARIO
1 | Empresa proveedora | … | (*)
2 | Fabricante | … | (*)
3 | Marca | … | (*)
4 | Modelo | … | (*)
5 | País de origen | … | (*)
6 | Norma de fabricación y ensayos | … | ANSI / ISEA Z89.1-2014; CSA Z94.1 2015
7 | Embalaje | … | Cajas que no excedan peso de 60 libras, paletizado y flejado.
8 | Garantía | … | (*)
9 | Características
9.1 | Material | % | Polietileno de alta densidad
9.2 | Modelo | … | Tipo cachucha
9.3 | Dieléctrico | % | 100
9.4 | Resistencia dieléctrica | Kv | 20
9.5 | Corriente fuga máxima | Ma | 9
9.6 | Tensión eléctrica máxima | V | 30000
9.7 | Test pruebas diélectrico | V | 20,000 volts a 60Hz, por 3 min.
9.8 | Tipo I | … | Contra impacto vertical, de arriba hacia abajo
9.9 | Clase E | V | 2200
9.1 | Visera | … | Antirreflejante
9.11 | Puntos de apoyo | Und | 6
9.12 | Ranura para insertar barbiquejo | … | Si
9.13 | Color | … | Azul
9.14 | Peso | Grs. | Aprox. 340
10 | Suspensión
10.1 | Material | % | Plástico
10.2 | Diseño | … | Anatómico
10.3 | Hamaca | … | Nylon
10.4 | Puntos de apoyo | … | 6
10.5 | Banda | … | Cojinete de foam anti-sudor
10.6 | Tipo de ajuste | … | Perilla rotatoria
10.7 | Clips sujetadores | … | Si
10.8 | Dimensiones | Pulg. | Aprox. 9x7' (largo x ancho)
11 | Barbiquejo
11.1 | Material | % | Elástico con ajuste lateral
11.2 | Puntos de agarre | … | 3
11.3 | Soporte | … | En la barbilla
12 | Presentación | Casco de protección, suspensión y barbiquejo.
(*) A indicar por el oferente
(**) Timbrado en el material en alto o bajo relieve
Fecha de la oferta
| Carolina Argueta |  |  | Nombre y firma del oferente
Analista de Gestión Humana
COMENTARIOS:
1- Este material cumplirá con todas las indicaciones detalladas en la especificación técnica correspondiente. 2- En caso de haber una solicitud adicional por parte de La Distribuidora o que el Fabricante entienda deba entregar información complementaria, para la correcta evaluación de la propuesta, se deberá hacer por escrito y anexado a esta planilla de Datos Garantizados.
PLANILLA DE DATOS GARANTIZADOS IMAGEN DE REFERENCIA
CASCO DE PROTECCIÓN |  |  |  | CÓDIGO | 5000336
|  |  |  | FECHA REVISIÓN | 2019-10-01
ÁREA ESPECIALISTA: Gerencia de Seguridad y Salud Ocupacional
DESCRIPCIÓN SAP: CASCO DE PROTECCIÓN