## Ficha Técnica
PLANILLA DE DATOS GARANTIZADOS
LENTE DE PROTECCION Y SEGURIDAD |  |  |  | CÓDIGO | 5000346
|  |  |  | FECHA REVISIÓN | 2019-10-01
ÁREA ESPECIALISTA: Gerencia de Seguridad y Salud Ocupacional
DESCRIPCIÓN SAP: LENTE DE PROTECCION Y SEGURIDAD CLARO
ÍTEM | DATOS | UNIDAD | PEDIDO | OFRECIDO | COMENTARIO
1 | Empresa proveedora | … | (*)
2 | Fabricante | … | (*)
3 | Marca | … | (*)
4 | Modelo | … | (*)
5 | País de origen | … | (*)
6 | Norma de fabricación y ensayos | … | EN: 166:2002 / ANSI Z87.1 2010
7 | Embalaje | … | Cajas que no excedan peso de 60 libras, paletizado y flejado.
8 | Garantía | … | (*)
9 | Características
9.1 | Material de fabricacion | % | Policarbonato
9.2 | Marco | … | Flexible con patilla suave
9.3 | Recubrimiento | … | Anti rayaduras y anti empañete
9.4 | Puente nasal integrado | … | Con canales que ayudan a desviar la transpiración
9.5 | Tamaño vertical del lente | mm | 43,0 (solo lentes) 44.1 (con marco)
9.6 | Largo (centro lente - punta lateral) | mm | 79,4
9.7 | Espesor del lente | mm | Mín 2.0/Máx 2.4
9.8 | Ancho (Bisagra - Bisagra) | mm | 139 - 145
9.9 | Grosor del lente | mm | 2.2
9.1 | Curva Base del Lente | mm | 8
9.11 | Protección radiación ultravioleta | % | UV al 99%
9.12 | Resistencia a impacto | 500 g | Impacto 127cm altura
9.13 | Terminales | … | Flexibles
9.14 | Color | … | Armazón negro con mica transparente
9.15 | Cordón ajustable | … | Negro en algodón o nylon
9.16 | Peso | gr | 23-26
(*) A indicar por el oferente
(**) Timbrado en el material en alto o bajo relieve
Fecha de la oferta
| Carolina Argueta |  |  | Nombre y firma del oferente
Analista de Gestión Humana
COMENTARIOS:
1- Este material cumplirá con todas las indicaciones detalladas en la especificación técnica correspondiente. 2- En caso de haber una solicitud adicional por parte de La Distribuidora o que el Fabricante entienda deba entregar información complementaria, para la correcta evaluación de la propuesta, se deberá hacer por escrito y anexado a esta planilla de Datos Garantizados.