## colocar código de material
FICHA DE DATOS GARANTIZADOS DIRECCIÓN LOGÍSTICA GERENCIA DE SERVICIOS GENERALES
PINTURA TERMOPLÁSTICA BASE ALQUIDICA BLANCA |  |  |  | Foto de referencia
|  |  |  | Edenorte |  | 2014714
ITEM | DATOS | UNIDAD | PEDIDO | OFRECIDO | COMPROBACIÓN Y MEDICIÓN | RESULTADO
1 | Proceso de Compras | …. | *
2 | Empresa proveedora | …. | *
3 | Fabricante | …. | *
4 | Marca | …. | *
5 | Modelo | …. | *
6 | País de origen | …. | *
7 | Norma de fabricación y ensayos | …. | *
8 | Características Generales | …. | ….
8.1 | Material |  | Termoplástica Alquídica
8.2 | Punto de Fusión | ºC | 218
8.3 | Temperatura Mínima de Aplicación | ºC | 204
8.4 | Tempos de Secado |  | 2 Min a 10 ºC y menos de 10 Min alrededor de 54 ºC
8.5 | Micro Esferas por Peso | % | 30.2
8.6 | Adhesivos Resinas por Peso | % | 18.5
8.7 | Dióxido de Titanio por Peso | % | 10.1
8.8 | Color |  | Blanco
8.9 | Otros |  | Este producto está formulado para usarse tal como se entrega, sin necesidad de dilución
9 | Garantía | …. | *
10 | Empaque | …. | *
(*) A indicar por el oferente
| …………………………………………………………. |  |  | …………………………………….
| Fecha de la oferta |  |  | Sello
| …………………………………………………………. |  |  | …………………………………….
| Nombre y apellido del oferente |  |  |  | Firma del oferente
COMENTARIOS:
1- Este material cumplirá con todas las indicaciones detalladas en la especificación técnica correspondiente. 2- En caso de haber una solicitud adicional por parte de La Distribuidora o que el Fabricante entienda deba entregar información adicional, para la correcta evaluación de la propuesta, se deberá hacer por escrito y ser anexado a esta planilla de Datos Garantizados.